## List1
Art. Nr.11735 - 03 | Synergy 735
Popis | Synergy 735 je s vodou mísitená, plně syntetická chladicí a mazací látka bez obsahu olejů. Je charakterizována vynikající kompatibilitou s hliníkem a jeho slitinami, snadnou čistitelností obrobků, takže splňuje nejvyšší nároky na kvalitu povrchu a čistotu.
Oblast použití | Synergy 735 je vhodné pro třískové opracování slitin hliníku a titanu, CrNi ocelí a polymerů vyztužených uhlíkovými vlákny.
| Vlastnosti produktu | Výhody
| Neutrální hodnota pH | povrchy bez skvrn, dokonce i na citlivých hliníkových slitinách
| Velmi dobré oplachové a smáčecí schopnosti a snadné čištění obrobků | vhodné pro díly, kde je vyžadován velmi vysoký stupeň čistoty
| Křišťálově čistý | snadná optická kontrola místa řezu
| Minimální tvorba pěny | ideální pro vysokotlaké systémy
| Vynikající schopnost filtrace až do velikosti µm | vysoká kvalita povrchu a spolehlivost procesu
| Dobrá kompatibilita s lidmi a pokožkou | bez baktericidů
Fyzikálně chemické údaje | Koncentrát | Roztok
Barva | Čistý | Průhledný
Obsah minerálního oleje | 0 %
Hustota při 20 0C | 1,059 g / cm3
Viskozita při 40 0C | 47 mm2 / s
hodnota pH - čerstvý roztok |  | 7.6
hodnota pH - po 2-3 dnech |  | 7,5 - 8,2
Faktor refraktometru |  | 1.6
Poznámka | V produktu nejsou obsaženy: minerální olej, těžké kovy, bór, sekundární aminy, silikon, baktericidy, isothiazolinon, formaldehyd, nitrosamin, glykolether, chlor*
Nepřidávejte do Synergy 735 žádný čistič alkalických systémů (Blasorun 5 / Blasoclean AF) ani stabilizátor pH. Zvýšení pH snižuje mazání a tím i řezací výkon. Po přidání čističe alkalického systému by již neměly být vyráběny žádné další díly.
Uvedené chemické látky nejsou součástí formulace, ale stopy nelze zcela vyloučit. / ** bez aktivní přidání chlorovaných aditiv EP
Zabezpečení a životní prostředí | Informace o likvidaci, ochraně životního prostředí a bezpečnosti naleznete v bezpečnostním listu pro konkrétní produkt (SDS). Bezpečnostní listy jsou k dispozici ke stažení na našem webu (blaser.com).
Doporučená koncentrace | Nejlepší výsledky při třískovém opracování: 6 - 10% (hodnota na refraktometru: 4,0 - 6,6)
Variabilní aplikační koncentrace: | 6–15% (odečtení refraktometru: 4,0–10,0)
Použití | Produkt byl navržen pro použití s demineralizovanou vodou. Hraniční hodnoty: tvrdost 0 - 30dH chlorid/síran 0 - 10 mg/l Je třeba se vyvarovat použití tvrdé vody.
Používání octanu vápenatého pro odstranění pěny je zakázáno. V případě výskytu pěny doporučujeme následující odpěňovač: Aditiv A33, art. 29106-02
Velikost balení | 10/25/208 kg
Údaje uvedené v tomto katalogovém listu jsou založeny na námi známých vlastnostech a možnostech použití produktu.
Na základě těchto údajů nemohou být všeobecně vzneseny žádné právní nároky
Blaser Swisslube CZ, s. r. o., Jihlavská 2, 664 41 Troubsko |  | Blaser Swisslube AG
Tel: 541 225 211, Fax: 541 225 199, brno@blaser.cz |  | CH-3415 Hasle-Rüegsau (Switzerland)
www.blaser.cz |  | www.blaser.com
Brno, 05/18